## 2022
RECICLADO DE ENVASES POR NUESTRO SECTOR EN 2022
MATERIALES | Kg Declarados | %
Cauchos/siliconas | 0 | 0%
Cerámica | 10113 | 0.01%
Madera/Corcho | 159751 | 0.17%
Metales | 9233105 | 9.63%
Otros materiales | 339148 | 0.35%
Papel/Cartón | 15396737 | 16.06%
Plásticos | 70722338 | 73.78%
TOTAL DECLARADO | 95861192 | 100%
Total ECOEMBES | 1.453.123 Ton
Sector ADELMA | 7.12%
SUBMATERIALES | Kg Declarados | %
Cerámica | 10113 | 0.01%
Madera/Corcho | 159751 | 0.17%
Papel/Cartón | 15396737 | 16.06%
Acero | 8909138 | 9.29%
Aluminio | 323967 | 0.34%
Otros materiales | 339148 | 0.35%
COMPOSTABLES | 2174 | 0.002268%
EPS | 164 | 0.0001711%
HDPE | 34824234 | 36.33%
HDPE (Cuerpo Rigido y Bolsa UNE) | 2452755 | 2.559%
LDPE | 775411 | 0.8089%
PET | 18671611 | 19.48%
PP | 7854124 | 8.193%
PS | 27898 | 0.0291%
PVC | 44311 | 0.04622%
OTROS PLÁSTICOS | 6069656 | 6.332%
| 95861192 | 100%